## Normativa
Correspondencia entre las antiguas designaciones de las distintas normas nacionales
Designación |  |  | Antiguas designaciones de las normas nacionales de:
Según EU 10027-1 y ECISS IC 10 | Según EN 10027-2 | Según EN 10025: 1990 | Alemania | Francia | Reino Unido | España | Italia | Bélgica | Suecia | Portugal | Austria | Noruega
S 185 | 1 0035 | Fe 310-0 | St33 | A33 | - | A 310-0 | Fe 320 | A 320 | 13 00-00 | Fe 310-0 | St 320 | -
S 235 JR | 1 0037 | Fe 360 B | St 37-2 | E 24-2 | - | - | Fe 360 B | AE 235-B | 13 11-00 | Fe 360 B | - | NS 12 120
S 235 JRG1 | 1 0036 | Fe 360 BFU | USt 37-2 | - | - | AE 235 B-FU | - | - | - | - | USt 360 B | NS 12 122
S 235 JRG2 | 1 0038 | Fe 360 BFN | RSt 37-2 | - | 40 B | AE 235 B-FN | - | - | 13 12-00 | - | USt 360 B | NS 12 123
S 235 JO | 1 0114 | Fe 360 C | St 37-3 U | E 24 3 | 40 C | AE 235 C | Fe 360 C | AE 235-C | - | Fe 360 C | St 360 C | NS 12 124
St 360 CE
S 235 J2G3 | 1 0116 | Fe 360 D1 | St 37-3 N | E 24-4 | 40 D | AE 235 D | Fe 360 D | AE 235-D | - | Fe 360 D | St 360 D | NS 12 124
S 23S J2G4 | 1 0117 | Fe 360 D2 | - | - | - | - | - | - | - | - | - | -
S 275 JR | 1 0044 | Fe 430 B | St44-2 | E 28-2 | 43 B | AE 275 B | Fe 430 B | AE 255-B | 14 12-00 | Fe 430 B | St 430 B | NS 12 142
S 275 JO | 1 0143 | Fe 430 C | St 44-3 U | E 28-3 | 43 C | AE 275 C | Fe 430 C | AE 255-C | - | Fe 430 C | St 430 C | NS 12 143
St 430 CE
S 275 J2G3 | 1 0144 | Fe 430 D1 | St44-3 N | E 28-4 | 43 D | AE 275 D | Fe 430 D | AE 255-D | 14 14-00 | Fe 430 D | St 430 D | NS 12 143
S 275 J2G4 | 1 0145 | Fe 430 D2 | - | - | - | - | - | - | 14 14-01 | - | - | -
S 355 JR | 1 0045 | Fe 510 B | - | E 36-2 | 50 B | AE 355 B | Fe 510 B | AE 355-B | - | Fe 510 B | - | -
S 355 JO | 1 0553 | Fe 510 C | St 52-3 U | E 36-3 | 50 C | AE 355 C | Fe 510 C | AE 355-C | - | Fe 510 C | St 510 C | NS 12 153
S 35S J2G3 | 1 0570 | Fe 510 D1 | St 52-3 N | - | 50 D | AE 355 D | Fe 510 D | AE 355-D | - | Fe 510 D | St 510 D | NS 12153
S 355 J2G4 | 1 0577 | Fe 510 D2 | - | - | - | - | - | - | - | - | - | -
S 355 K2G3 | 1 0595 | Fe 510 DD1 | - | E 36-4 | 50 DD | - | - | AE 355 DD | - | Fe 510 DD | - | -
S 355 K2G4 | 1 0596 | Fe 510 DD2 | - | - | - | - | - | - | - | - | - | -
E 295 | 1 0050 | Fe 490-2 | St 50-2 | A 50-2 | - | A490 | Fe 480 | A 490 2 | 15 50 00 | Fe 490-2 | St 490 | -
15 50-01
E 335 | 1 0060 | Fe 590-2 | St 60-2 | A 60-2 |  | A 590 | Fe 580 | A 590-2 | 16 50-00 | Fe 590-2 | St 590 | -
16 50-01
E 360 | 1 0070 | Fe 690-2 | St 70-2 | A 70-2 | - | A 690 | Fe 680 | A 690-2 | 16 55-00 | Fe 690-2 | St 690 | -
16 55-01
Correspondencia entre las EURONORMAS y las distintas normas nacionales
| EURO | Alemania | Francia | Reino Unido | España | Italia | Bélgica | Portugal | Suecia | Austria | Noruega
NORMA
| 17 | DIN 59110 | NF A 45-051 | - | UNE 36-089 | UNI 5598 | NBN 524 | NP-330 | - | - | -
| 18 | - | NF A 03-111 | BS 4360 | UNE 36-300 | UNI-EU 18 | NBN A 03-001 | NP-2451 | SS 11 01 20 | - | NS 10 005
[5 empty] | UNE 36-400 |  |  |  | SS 11 01 05 |  | NS 10 006
| 19 | DIN 1025 T5 | NF A 45-205 | - | UNE 36-526 | UNI 5398 | NBN 533 | NP-2116 | SS 21 27 40 | M 3262 | -
| 24 | DIN 1025 T1 | NF A 45-210 | BS 4 | UNE 36-521 | UNI 5679 | NBN 632-01 | - | SS 21 27 25 | M 3261 | NS 911
|  | DIN 1026 |  |  | UNE 36-522 | UNI 5680 |  |  | SS 21 27 35 |  | -
| 53 | DIN 1025 T2 | NF A 45-201 | BS 4 | UNE 36-527 | UNI 5397 | NBN 633 | NP-2117 | SS 21 27 50 | - | NS 1907
|  | DIN 1025 T3 |  |  | UNE 36-528 |  |  |  | SS 21 27 51 |  | NS 1908
|  | DIN 1025 T4 |  |  | UNE 36-529 |  |  |  | SS 21 27 52
| 54 | DIN 1026 | NF A 45-007 | BS 4 | UNE 36-525 | UNI-EU 54 | NBN A 24-204 | NP-338 | - | M 3260 | -
| 56 | DIN 1028 | NF A 45-0091) | BS 4848 | UNE 36-531 | UNI-EU 56 | NBN A 24-201 | NP-335 | SS 21 27 11 | M 3246 | NS 1093
| 57 | DIN 1029 | NF A 45-0101) | BS 4848 | UNE 36-532 | UNI-EU 57 | NBN A 24-202 | NP-336 | SS 21 27 12 | M 3247 | NS 1904
| 58 | DIN 1017 T1 | NF A 45-0051) | BS 4360 | UNE 36-543 | UNI-EU 58 | NBN A 34-201 | - | SS 21 21 50 | M 3230 | NS 1902
| 59 | DIN 1014 T1 | NF A45-0041) | BS 4360 | UNE 36-542 | UNI- EU 59 | NBN A 34-202 | NP-333 | SS 21 27 25 | M 3326 | NS 1901
NP-334
| 60 | DIN 1013 T1 | NF A45-0031) | BS 4360 | UNE 36-541 | UNI-EU 60 | NBN A 34-203 | - | SS 21 25 02 | M 3221 | NS 1900
| 61 | DIN 1015 | NF A45-0061) | BS 970 | UNE 36-547 | UNI 7061 | NBN A 34-204 | - | - | M 3227 | -
| 65 | DIN 59 130 | NF A45-0751) | BS 3111 | UNE 36-546 | UNI 7356 | NBN A 24-206 | - | - | M 3228 | -
| 66 | DIN 1018 | - | - | - | UNI 6630 | - | - | - | M 3223 | -
| 91 | DIN 59 200 | NF A 46-012 | BS 4360 | - | UNI- EU 91 | NBN A 43-301 | - | SS 21 21 50 | M 3101 | -
| 103 | DIN 50 601 | NF A 04-102 | BS 4490 | UNE 7-280 | - | NBN A 14-101 | NP-1787 | - | M 3231 | -
| 162 | DIN 17 118 | NF A37-101 | BS 2994 | UNE 36-570 | UNI-7344 | NBN A 02-002 | - | - | M 3316 | -
DIN 59 413
| 168 | - | NF A 03-116 | BS 4360 | UNE 36-800 | UNI-EU 168 | - | - | SS 11 00 12 | - | -
| CECA IC 2 | SEW 088 | NF A 36-000 | BS 5135 | - | - | - | - | SS 06 40 25 | - | -
1) Para las tolerancias, deben añadirse las Normas NF a 45-001 y NF A 45-101.

## Características químicas
Composición química (análisis de colada) de productos (planos y largos) (EN 10025:1990)
Designación |  | Estado de desoxidación |  | Subgrupo3) | % C máximo |  |  | Mn | Si | P | S | N
Según EN 10027-1 y ECISS IC-10 | Según EN 10027-2 |  |  |  | para un espesor nominal
[5 empty] | de producto en mm. |  |  | % máx. | % máx. | % máx. | % máx. | % máx.1)2)
[5 empty] | £ 16 | > 16 £ 40 | > 404)
S 185 5) | 10035 | * |  | BS | - | - | - | - | - | - | - | -
S 235 JR 5) | 10037 | * |  | BS | 0.17 | 0.2 | - | 1.4 | - | 0.045 | 0.045 | 0.009
S 235 JRG1 5) | 10036 | FU |  | BS | 0.17 | 0.2 | - | 1.4 | - | 0.045 | 0.045 | 0.007
S 235 JRG2 | 10038 | FN |  | BS | 0.17 | 0.17 | 0.2 | 1.4 | - | 0.045 | 0.045 | 0.009
S 235 JO | 10114 | FN |  | QS | 0.17 | 0.17 | 0.17 | 1.4 | - | 0.04 | 0.04 | 0.009
S 235 J2G3 | 10116 | FF |  | QS | 0.17 | 0.17 | 0.17 | 1.4 | - | 0.035 | 0.035 | -
S 235 J2G4 | 10117 | FF |  | QS | 0.17 | 0.17 | 0.17 | 1.4 | - | 0.035 | 0.035 | -
S275 JR | 10044 | FN |  | BS | 0.21 | 0.21 | 0.22 | 1.5 | - | 0.045 | 0.045 | 0.009
S 275 JO | 10143 | FN |  | QS | 0.18 | 0.18 | 0,187) | 1.5 | - | 0.04 | 0.04 | 0.009
S 275 J2G3 | 10144 | FF |  | QS | 0.18 | 0.18 | 0,187) | 1.5 | - | 0.035 | 0.035 | -
S 275 J2G4 | 10145 | FF |  | QS | 0.18 | 0.18 | 0,187) | 1.5 | - | 0.035 | 0.035 | -
S 355 JR | 10045 | FN |  | BS | 0.24 | 0.24 | 0.24 | 1.6 | 0.55 | 0.045 | 0.045 | 0.009
S 355 JO | 10553 | FN |  | QS | 0.2 | 0,20 6) | 0.22 | 1.6 | 0.55 | 0.04 | 0.04 | 0.009
S 355 J2G3 | 10570 | FF |  | QS | 0.2 | 0,20 6) | 0.22 | 1.6 | 0.55 | 0.035 | 0.035 | -
S 355 J2G4 | 10577 | FF |  | QS | 0.2 | 0,20 6) | 0.22 | 1.6 | 0.55 | 0.035 | 0.035 | -
S 355 K2G3 | 10595 | FF |  | QS | 0.2 | 0,20 6) | 0.22 | 1.6 | 0.55 | 0.035 | 0.035 | -
S 355 K2G4 | 10596 | FF |  | QS | 0.2 | 0,20 6) | 0.22 | 1.6 | 0.55 | 0.035 | 0.035 | -
E 295 | 10050 | FN |  | BS | - | - | - | - | - | 0.045 | 0.045 | 0.009
E 335 | 10060 | FN |  | BS | - | - | - | - | - | 0.045 | 0.045 | 0.009
E 360 | 10070 | FN |  | BS | - | - | - | - | - | 0.045 | 0.045 | 0.009
*) A elección del fabricante.
1) Se tolera sobrepasar los valores especificados a condición de que por cada 0,001% de aumento en nitrógeno, el contenido máximo de fósforo se reduzca en 0,005% sobre el valor máximo especificado. En cualquier caso, el contenido en nitrógeno, en el análisis de colada, no debe sobrepasar de 0,012 %.
2) El contenido máximo en nitrógeno no se aplica si en la colada existe aluminio (contenido en Al total ³ 0,020%) u otros elementos fijadores del nitrógeno en cantidad suficiente. En el documento de inspección deben citarse estos elementos.
3) BS = Aceros de base; QS = Aceros de calidad.
4) Para los perfiles y barras de espesor nominal > 100 mm.: el contenido en carbono se establecerá por acuerdo.
5) Sólo se fabrica en espesores £ 25 mm.
6) Para espesores nominales > 30 mm. y para los aceros aptos para la conformación en frío C máx. 0,22 %.
7) Para espesores nominales > 150 mm. C máx. = 0,23 %.
Contenido máximo en carbono equivalente (CEV) basado en el análisis de colada (EN 10025:1990)
|  | Designación |  | Estado de desoxidación |  | Subgrupo1) |  | CEV máximo
|  | Según EN 10027-1 y ECISS IC-10 | Según EN 10027-2 |  |  |  |  | para un espesor nominal
de producto en mm.
[8 empty] | ³ 40 | > 40 £ 150 | >150 £ 250
|  | S 235 JR 2) | 10037 | opc. |  | BS |  | 0.35 | - | -
|  | S 235 JRG1 2) | 10036 | FU |  | BS |  | 0.35 | - | -
|  | S 235 JRG2 | 10038 | FN |  | BS |  | 0.35 | 0.38 | 0.4
|  | S 235 JO | 10114 | FN |  | QS |  | 0.35 | 0.38 | 0.4
|  | S 235 J2G3 | 10116 | FF |  | QS |  | 0.35 | 0.38 | 0.4
|  | S 235 J2G4 | 10117 | FF |  | QS |  | 0.35 | 0.38 | 0.4
|  | S275 JR | 10044 | FN |  | BS |  | 0.4 | 0.42 | 0.44
|  | S 275 JO | 10143 | FN |  | QS |  | 0.4 | 0.42 | 0.44
|  | S 275 J2G3 | 10144 | FF |  | QS |  | 0.4 | 0.42 | 0.44
|  | S 275 J2G4 | 10145 | FF |  | QS |  | 0.4 | 0.42 | 0.44
|  | S 355 JR | 10045 | FN |  | BS |  | 0.45 | 0.47 | 0.49
|  | S 355 JO | 10553 | FN |  | QS |  | 0.45 | 0.47 | 0.49
|  | S 355 J2G3 | 10570 | FF |  | QS |  | 0.45 | 0.47 | 0.49
|  | S 355 J2G4 | 10577 | FF |  | QS |  | 0.45 | 0.47 | 0.49
|  | S 355 K2G3 | 10595 | FF |  | QS |  | 0.45 | 0.47 | 0.49
|  | S 355 K2G4 | 10596 | FF |  | QS |  | 0.45 | 0.47 | 0.49
1) BS = Aceros de base; QS = Aceros de calidad.
2) Sólo se fabrica en espesores £ 25 mm.

## Características mecánicas
Características mecánicas de los productos (largos y planos) (EN 10025:1990)
Designación |  | Estado de desoxidación | Subgrupo2) | Límite elástico mínimo, ReH, en N/mm2 1) | [7 empty] | Resist. a tracción, Rm, en N/mm2 1) |  |  |  | Orientación de la probeta | Alargamiento mínimo, en % 1) Espesor nominal en milímetros
Según EN 10027-1 y ECISS IC-10 | Según EN 10027-2 |  |  | Espesor nominal en milímetros | [7 empty] | Espesor nominal en milímetros |  |  |  |  | L0 = 80 mm. |  |  |  |  | L0 = 5,65 Ö(S0)
|  |  |  | £ 16 | > 16 | > 40 | > 63 | > 80 | > 100 | > 150 | > 200 | < 3 | ³ 3 | > 100 | > 150 |  | £ 1 | > 1 | > 1,5 | > 2 | > 2,5 | ³ 3 | > 40 | > 63 | > 100 | > 150
[5 empty] | £ 40 | £ 63 | £ 80 | £ 100 | £ 150 | £ 200 | £ 250 |  | £ 100 | £ 150 | £ 250 |  |  | £ 1,5 | £ 2 | £ 2,5 | < 3 | £ 40 | £ 63 | £ 100 | £ 150 | £ 250
S 185 3) | 10035 | * | BS | 185 | 175 | - | - | - | - | - | - | 310 a 540 | 290 a 510 | - | - | l | 10 | 11 | 12 | 13 | 14 | 18 | - | - | - | -
[16 empty] | t | 8 | 9 | 10 | 11 | 12 | 16 | - | - | - | -
S 235 JR 3) | 10037 | * | BS | 235 | 225 | - | - | - | - | - | - | 360 a 510 | 340 a 470 | - | - | l | 17 | 18 | 19 | 20 | 21 | 26 | 25 | 24 | 22 | 21
S 235 JRG1 3) | 10036 | FU | BS | 235 | 225 | - | - | - | - | - | - | 360 a 510 | 340 a 470 | - | -
S 235 JRG2 | 10038 | FN | BS | 235 | 225 | 215 | 215 | 215 | 195 | 185 | 175 | 360 a 510 | 340 a 470 | 340 a 470 | 320 a 470
S 235 JO | 10114 | FN | QS | 235 | 225 | 215 | 215 | 215 | 195 | 185 | 175 | 360 a 510 | 340 a 470 | 340 a 470 | 320 a 470 | t | 15 | 16 | 17 | 18 | 19 | 24 | 23 | 22 | 22 | 21
S 235 J2G3 | 10116 | FF | QS | 235 | 225 | 215 | 215 | 215 | 195 | 185 | 175 | 360 a 510 | 340 a 470 | 340 a 470 | 320 a 470
S 235 J2G4 | 10117 | FF | QS | 235 | 225 | 215 | 215 | 215 | 195 | 185 | 175 | 360 a 510 | 340 a 470 | 340 a 470 | 320 a 470
S275 JR | 10044 | FN | BS | 275 | 265 | 255 | 245 | 235 | 225 | 215 | 205 | 430 a 580 | 410 a 560 | 400 a 540 | 380 a 540 | l | 14 | 15 | 16 | 17 | 18 | 22 | 21 | 20 | 18 | 17
S 275 JO | 10143 | FN | QS
S 275 J2G3 | 10144 | FF | QS | [12 empty] | t | 12 | 13 | 14 | 15 | 16 | 20 | 19 | 18 | 18 | 17
S 275 J2G4 | 10145 | FF | QS | [13 empty] | 14 | 15 | 16 | 17 | 18 | 22 | 21 | 20 | 18 | 17
S 355 JR | 10045 | FN | BS | 355 | 345 | 335 | 325 | 315 | 295 | 285 | 275 | 510 a 680 | 490 a 630 | 470 a 630 | 450 a 630 | l | 14 | 15 | 16 | 17 | 18 | 22 | 21 | 20 | 18 | 17
S 355 JO | 10553 | FN | QS
S 355 J2G3 | 10570 | FF | QS
S 355 J2G4 | 10577 | FF | QS | [12 empty] | t | 12 | 13 | 14 | 15 | 16 | 20 | 19 | 18 | 18 | 17
S 355 K2G3 | 10595 | FF | QS
S 355 K2G4 | 10596 | FF | QS
E 295 4) | 10050 | FN | BS | 295 | 285 | 275 | 265 | 255 | 245 | 235 | 225 | 490 a 660 | 470 a 610 | 450 a 610 | 440 a 610 | l | 12 | 13 | 14 | 15 | 16 | 20 | 19 | 18 | 16 | 15
[16 empty] | t | 10 | 11 | 12 | 13 | 14 | 18 | 17 | 16 | 15 | 14
E 335 4) | 10060 | FN | BS | 335 | 325 | 315 | 305 | 295 | 275 | 265 | 255 | 590 a 770 | 570 a 710 | 550 a 710 | 540 a 710 | l | 8 | 9 | 10 | 11 | 12 | 16 | 15 | 14 | 12 | 11
[16 empty] | t | 6 | 7 | 8 | 9 | 10 | 14 | 13 | 12 | 11 | 10
E 360 4) | 10070 | FN | BS | 360 | 355 | 345 | 335 | 325 | 305 | 295 | 285 | 690 a 900 | 670 a 830 | 650 a 830 | 640 a 830 | l | 4 | 5 | 6 | 7 | 8 | 11 | 10 | 9 | 8 | 7
[16 empty] | t | 3 | 4 | 5 | 6 | 7 | 10 | 9 | 8 | 7 | 6
*) A elección del fabricante.
1) Los valores dados en la tabla se aplican a probetas longitudinales "l" del ensayo de tracción. Para chapas, planos anchos y bandas de anchura ³ 600 mm., se utiliza probeta transversal "t".
2) BS = Aceros de base; QS = Aceros de calidad.
3) Sólo se fabrica en espesores £ 25 mm.
4) No se aplica a: los perfiles U, los angulares y los perfiles comerciales.

## Perfiles
600
80
|  |  | Perfil: | 600 |  |  | 100
120
140
Dimensiones: |  |  |  | Sección y peso: |  |  | 160
180
| h= | 600 |  |  | A= | 156 | 200
220
| b= | 220 |  |  | P= | 122 | 240
270
| tw= | 12 |  |  |  |  | 300
330
| tf= | 19 |  |  |  |  | 360
400
| r= | 24 |  |  |  |  | 450
500
| d= | 514 |  |  |  |  | 550
600
Propiedades de la sección:
| Iy= | 92080
| Wy= | 3070
| iy= | 24.3
| Iz= | 3390
| Wz= | 308
| iz= | 4.66
80
80
|  |  | Perfil: | 80 |  |  | 100
120
140
Dimensiones: |  |  |  | Sección y peso: |  |  | 160
180
| h= | 80 |  |  | A= | 7.58 | 200
220
| b= | 45 |  |  | P= | 5.95 | 240
260
| tw=r1= | 3.9 |  |  |  |  | 280
300
| tf= | 5.9 |  |  |  |  | 320
340
| r2= | 2.3 |  |  |  |  | 360
380
| d= | 59 |  |  |  |  | 400
450
500
Propiedades de la sección: | [6 empty] | 550
600
| Iy= | 77.8
| Wy= | 19.5
| iy= | 3.2
| Iz= | 6.29
| Wz= | 3
| iz= | 0.91
100
100
|  |  | Perfil: | 100 |  |  | 120
140
160
Dimensiones: |  |  |  | Sección y peso: |  |  | 180
200
| h= | 96 |  |  | A= | 21.2 | 220
240
| b= | 100 |  |  | P= | 16.7 | 260
280
| tw= | 5 |  |  |  |  | 300
320
| tf= | 8 |  |  |  |  | 340
360
| r= | 12 |  |  |  |  | 400
450
| d= | 56 |  |  |  |  | 500
550
600
Propiedades de la sección: | [6 empty] | 650
700
| Iy= | 349 |  |  |  |  | 800
900
| Wy= | 72.8 |  |  |  |  | 1000
| iy= | 4.06
| Iz= | 134
| Wz= | 26.8
| iz= | 2.51
200
100
|  |  | Perfil: | 200 |  |  | 120
140
160
Dimensiones: |  |  |  | Sección y peso: |  |  | 180
200
| h= | 200 |  |  | A= | 78.1 | 220
240
| b= | 200 |  |  | P= | 61.3 | 260
280
| tw= | 9 |  |  |  |  | 300
320
| tf= | 15 |  |  |  |  | 340
360
| r= | 18 |  |  |  |  | 400
450
| d= | 134 |  |  |  |  | 500
550
600
Propiedades de la sección: | [6 empty] | 650
700
| Iy= | 5700 |  |  |  |  | 800
900
| Wy= | 570 |  |  |  |  | 1000
| iy= | 8.54
| Iz= | 2000
| Wz= | 200
| iz= | 5.07
100
100
|  |  | Perfil: | 100 |  |  | 120
140
160
Dimensiones: |  |  |  | Sección y peso: |  |  | 180
200
| h= | 120 |  |  | A= | 53.2 | 220
240
| b= | 106 |  |  | P= | 41.8 | 260
280
| tw= | 12 |  |  |  |  | 300
320
| tf= | 20 |  |  |  |  | 340
360
| r= | 12 |  |  |  |  | 400
450
| d= | 56 |  |  |  |  | 500
550
600
Propiedades de la sección: | [6 empty] | 650
700
| Iy= | 1143 |  |  |  |  | 800
900
| Wy= | 190 |  |  |  |  | 1000
| iy= | 4.63
| Iz= | 399
| Wz= | 75
| iz= | 2.74
80
80
|  |  | Perfil: | 80 |  |  | 100
120
140
Dimensiones: |  |  |  | Sección y peso: |  |  | 160
180
| h= | 80 |  |  | A= | 11 | 200
220
| b= | 45 |  |  | P= | 8.64 | 240
260
| tw= | 6 |  |  |  |  | 280
|  |  |  | Distancia al c.d.g. |  |  | 300
| tf=r1= | 8
[5 empty] | l= | 1.45
| r2= | 4
| d= | 46
Propiedades de la sección:
| Iy= | 106
| Wy= | 26.5
| iy= | 3.1
| Iz= | 19.4
| Wz= | 6.36
| iz= | 1.33
L 60x10
L 20x3*
|  |  | Perfil: | L 60x10 |  |  | L 20x4
L 25x3*
L 25x4
Dimensiones: |  |  |  |  | r2= | 4 | L 25x5
L 30x3*
| b= | 60 |  | Sección y peso: |  |  | L 30x4*
L 30x5
| t= | 10 |  |  | A= | 11.1 | L 35x3*
L 35x4*
| r1= | 8 |  |  | P= | 8.69 | L 35x5
L 40x4*
Distancia al c.d.g. | [6 empty] | L 40x5*
L 40x6
| v1= | 2.61 |  |  | d= | 1.85 | L 45x4*
L 45x5*
| v2= | 2.17 |  |  | w= | 4.24 | L 45x6*
L 50x4*
L 50x5*
Propiedades de la sección: |  |  |  |  | Iw= | 55.1 | L 50x6*
L 50x7
| Iy=Iz= | 34.9 |  |  | iw= | 2.23 | L 50x8
L 60x5*
| Wy=Wz= | 8.41 |  |  |  |  | L 60x6*
L 60x8*
| iy=iz= | 1.78 |  |  |  |  | L 60x10
L 70x6*
| Iv= | 14.8 |  |  |  |  | L 70x7*
L 70x8*
| Wv= | 5.67 |  |  |  |  | L 70x10
L 80x8*
| iv= | 1.16 |  |  |  |  | L 80x10*
L 80x12
L 90x8*
L 90x10*
L 90x12
L 100x8*
L 100x10*
L 100x12
L 100x15
L 120x10*
L 120x12*
L 120x15
L 150x12*
L 150x15*
L 150x18
L 180x15*
L 180x18
L 180x20
L 200x16*
L 200x18*
L 200x20
L 200x24
Note on B13: Altura
Note on B15: Ancho
Note on B17: Espesor del alma
Note on B19: Espesor del ala
Note on B21: Radio
Note on B23: Longitud recta del alma
Note on B28: Momento de inercia respecto del eje Y-Y
Note on B30: Módulo resistente respecto al eje Y-Y
Note on B32: Radio de giro respecto al eje Y-Y
Note on B34: Momento de inercia respecto al eje Z-Z
Note on B36: Módulo resistente respecto al eje Z-Z
Note on B38: Radio de giro respecto al eje Z-Z
Note on B55: Altura
Note on B57: Ancho
Note on B59: Espesor del alma y radio interior
Note on B61: Espesor del ala
Note on B63: Radio exterior
Note on B65: Longitud recta del alma
Note on B70: Momento de inercia respecto del eje Y-Y
Note on B72: Módulo resistente respecto al eje Y-Y
Note on B74: Radio de giro respecto al eje Y-Y
Note on B76: Momento de inercia respecto al eje Z-Z
Note on B78: Módulo resistente respecto al eje Z-Z
Note on B80: Radio de giro respecto al eje Z-Z
Note on B97: Altura
Note on B99: Ancho
Note on B101: Espesor del alma
Note on B103: Espesor del ala
Note on B105: Radio
Note on B107: Longitud recta del alma
Note on B112: Momento de inercia respecto del eje Y-Y
Note on B114: Módulo resistente respecto al eje Y-Y
Note on B116: Radio de giro respecto al eje Y-Y
Note on B118: Momento de inercia respecto al eje Z-Z
Note on B120: Módulo resistente respecto al eje Z-Z
Note on B122: Radio de giro respecto al eje Z-Z
Note on B139: Altura
Note on B141: Ancho
Note on B143: Espesor del alma
Note on B145: Espesor del ala
Note on B147: Radio
Note on B149: Longitud recta del alma
Note on B154: Momento de inercia respecto del eje Y-Y
Note on B156: Módulo resistente respecto al eje Y-Y
Note on B158: Radio de giro respecto al eje Y-Y
Note on B160: Momento de inercia respecto al eje Z-Z
Note on B162: Módulo resistente respecto al eje Z-Z
Note on B164: Radio de giro respecto al eje Z-Z
Note on B181: Altura
Note on B183: Ancho
Note on B185: Espesor del alma
Note on B187: Espesor del ala
Note on B189: Radio
Note on B191: Longitud recta del alma
Note on B196: Momento de inercia respecto del eje Y-Y
Note on B198: Módulo resistente respecto al eje Y-Y
Note on B200: Radio de giro respecto al eje Y-Y
Note on B202: Momento de inercia respecto al eje Z-Z
Note on B204: Módulo resistente respecto al eje Z-Z
Note on B206: Radio de giro respecto al eje Z-Z
Note on B223: Altura
Note on B225: Ancho
Note on B227: Espesor del alma
Note on B229: Espesor del ala y radio interior
Note on B231: Radio exterior
Note on B233: Longitud recta del alma
Note on B238: Momento de inercia respecto del eje Y-Y
Note on B240: Módulo resistente respecto al eje Y-Y
Note on B242: Radio de giro respecto al eje Y-Y
Note on B244: Momento de inercia respecto al eje Z-Z
Note on B246: Módulo resistente respecto al eje Z-Z
Note on B248: Radio de giro respecto al eje Z-Z
Note on B265: Alto y ancho
Note on B267: Espesor
Note on B269: Radio interior
Note on B273: Distancia al c.d.g.
Note on B275: Distancia al c.d.g.
Note on B280: Momento de inercia respecto de los ejes Y-Y y Z-Z
Note on B282: Módulo resistente respecto a los ejes Y-Y y Z-Z
Note on B284: Radio de giro respecto a los ejes Y-Y y Z-Z
Note on B286: Momento de inercia respecto al eje V-V
Note on B288: Módulo resistente respecto al eje V-V
Note on B290: Radio de giro respecto al eje V-V
Note on G13: Area
Note on G15: Peso por metro lineal
Note on G55: Area
Note on G57: Peso por metro lineal
Note on G97: Area
Note on G99: Peso por metro lineal
Note on G139: Area
Note on G141: Peso por metro lineal
Note on G181: Area
Note on G183: Peso por metro lineal
Note on G223: Area
Note on G225: Peso por metro lineal
Note on G230: Distancia al c.d.g.
Note on G263: Radio exterior
Note on G267: Area
Note on G269: Peso por metro lineal
Note on G273: Distancia al c.d.g.
Note on G275: Distancia al c.d.g.
Note on G278: Momento de inercia respecto al eje W-W
Note on G280: Radio de giro respecto al eje W-W

## Perfiles IPE
CARACTERÍSTICAS DIMENSIONALES Y MECÁNICAS DE LA SERIE IPE
IPE | Dimensiones | [5 empty] | Sección | Peso | Propiedades de la Sección
[9 empty] | Referido al eje y-y |  |  | Referido al eje z-z
| h | b | tw | tf | r | d | A | G | Iy | Wy | iy | Iz | Wz | iz
| mm | mm | mm | mm | mm | mm | cm2 | Kg/m1 | cm4 | cm3 | cm1 | cm4 | cm3 | cm1
80 | 80 | 46 | 3.8 | 5.2 | 5 | 59.6 | 7.64 | 6 | 80.14 | 20.03 | 3.24 | 8.49 | 3.69 | 1.05
100 | 100 | 55 | 4.1 | 5.7 | 7 | 74.6 | 10.32 | 8.1 | 171 | 34.2 | 4.07 | 15.9 | 5.79 | 1.24
120 | 120 | 64 | 4.4 | 6.3 | 7 | 93.4 | 13.2 | 10.4 | 318 | 53 | 4.9 | 27.7 | 8.65 | 1.45
140 | 140 | 73 | 4.7 | 6.9 | 7 | 112.2 | 16.4 | 12.9 | 541 | 77.3 | 5.74 | 44.9 | 12.3 | 1.65
160 | 160 | 82 | 5 | 7.4 | 9 | 127.2 | 20.1 | 15.8 | 869 | 109 | 6.58 | 68.3 | 16.7 | 1.84
180 | 180 | 91 | 5.3 | 8 | 9 | 146 | 23.9 | 18.8 | 1320 | 146 | 7.42 | 101 | 22.2 | 2.05
200 | 200 | 100 | 5.6 | 8.5 | 12 | 159 | 28.5 | 22.4 | 1940 | 194 | 8.26 | 142 | 28.5 | 2.24
220 | 220 | 110 | 5.9 | 9.2 | 12 | 177.6 | 33.4 | 26.2 | 2770 | 252 | 9.11 | 205 | 37.3 | 2.48
240 | 240 | 120 | 6.2 | 9.8 | 15 | 190.4 | 39.1 | 30.7 | 3890 | 324 | 9.97 | 284 | 47.3 | 2.69
270 | 270 | 135 | 6.6 | 10.2 | 15 | 219.6 | 45.9 | 36.1 | 5790 | 429 | 11.2 | 420 | 62.2 | 3.02
300 | 300 | 150 | 7.1 | 10.7 | 15 | 248.6 | 53.8 | 42.2 | 8360 | 557 | 12.5 | 604 | 80.5 | 3.35
330 | 330 | 160 | 7.5 | 11.5 | 18 | 271 | 62.6 | 49.1 | 11770 | 713 | 13.7 | 788 | 98.5 | 3.55
360 | 360 | 170 | 8 | 12.7 | 18 | 298.6 | 72.7 | 57.1 | 16270 | 904 | 15 | 1040 | 123 | 3.79
400 | 400 | 180 | 8.6 | 13.5 | 21 | 331 | 84.5 | 66.3 | 23130 | 1160 | 16.5 | 1320 | 146 | 3.95
450 | 450 | 190 | 9.4 | 14.6 | 21 | 378.8 | 98.8 | 77.6 | 33740 | 1500 | 18.5 | 1680 | 176 | 4.12
500 | 500 | 200 | 10.2 | 16 | 21 | 426 | 116 | 90.7 | 48200 | 1930 | 20.4 | 2140 | 214 | 4.31
550 | 550 | 210 | 11.1 | 17.2 | 24 | 467.6 | 134 | 106 | 67120 | 2440 | 22.3 | 2670 | 254 | 4.45
600 | 600 | 220 | 12 | 19 | 24 | 514 | 156 | 122 | 92080 | 3070 | 24.3 | 3390 | 308 | 4.66

## Perfiles IPN
CARACTERÍSTICAS DIMENSIONALES Y MECÁNICAS DE LA SERIE IPN
IPN | Dimensiones | [5 empty] | Sección | Peso | Propiedades de la Sección
[9 empty] | Referido al eje y-y |  |  | Referido al eje z-z
| h | b | tw = r1 | tf | r2 | d | A | G | Iy | Wy | iy | Iz | Wz | iz
| mm | mm | mm | mm | mm | mm | cm2 | Kg/m1 | cm4 | cm3 | cm1 | cm4 | cm3 | cm1
80 | 80 | 45 | 3.9 | 5.9 | 2.3 | 59 | 7.58 | 5.95 | 77.8 | 19.5 | 3.2 | 6.29 | 3 | 0.91
100 | 100 | 50 | 4.5 | 6.8 | 2.7 | 75 | 10.6 | 8.32 | 171 | 34.2 | 4.01 | 12.2 | 4.88 | 1.07
120 | 120 | 58 | 5.1 | 7.7 | 3.1 | 92 | 14.2 | 11.1 | 328 | 54.7 | 4.81 | 21.5 | 7.41 | 1.23
140 | 140 | 66 | 5.7 | 8.6 | 3.4 | 109 | 18.3 | 14.4 | 573 | 81.9 | 5.61 | 35.2 | 10.7 | 1.4
160 | 160 | 74 | 6.3 | 9.5 | 3.8 | 125 | 22.8 | 17.9 | 935 | 117 | 6.4 | 54.7 | 14.8 | 1.55
180 | 180 | 82 | 6.9 | 10.4 | 4.1 | 142 | 27.9 | 21.9 | 1450 | 161 | 7.2 | 81.3 | 19.8 | 1.71
200 | 200 | 90 | 7.5 | 11.3 | 4.5 | 159 | 33.5 | 26.3 | 2140 | 214 | 8 | 117 | 26 | 1.87
220 | 220 | 98 | 8.1 | 12.2 | 4.9 | 175 | 39.6 | 31.1 | 3060 | 278 | 8.8 | 162 | 33.1 | 2.02
240 | 240 | 106 | 8.7 | 13.1 | 5.2 | 192 | 46.1 | 36.2 | 4250 | 354 | 9.59 | 221 | 41.7 | 2.2
260 | 260 | 113 | 9.4 | 14.1 | 5.6 | 208 | 53.4 | 41.9 | 5740 | 442 | 10.4 | 288 | 51 | 2.32
280 | 280 | 119 | 10.1 | 15.2 | 6.1 | 225 | 61.1 | 48 | 7590 | 542 | 11.1 | 364 | 61.2 | 2.45
300 | 300 | 125 | 10.8 | 16.2 | 6.5 | 241 | 69.1 | 54.2 | 9800 | 653 | 11.9 | 451 | 72.2 | 2.56
320 | 320 | 131 | 11.5 | 17.3 | 6.9 | 257 | 77.8 | 61.1 | 12510 | 782 | 12.7 | 555 | 84.7 | 2.67
340 | 340 | 137 | 12.2 | 18.3 | 7.3 | 274 | 86.8 | 68.1 | 15700 | 923 | 13.5 | 674 | 98.4 | 2.8
360 | 360 | 143 | 13 | 19.5 | 7.8 | 290 | 97.1 | 76.2 | 19610 | 1090 | 14.2 | 818 | 114 | 2.9
380 | 380 | 149 | 13.7 | 20.5 | 8.2 | 306 | 107 | 84 | 24010 | 1260 | 15 | 975 | 131 | 3.02
400 | 400 | 155 | 14.6 | 21.6 | 8.6 | 323 | 118 | 92.6 | 29210 | 1460 | 15.7 | 1160 | 148 | 3.13
450 | 450 | 170 | 16.2 | 24.3 | 9.7 | 363 | 147 | 115 | 45850 | 2040 | 17.7 | 1730 | 203 | 3.43
500 | 500 | 185 | 18 | 27 | 10.8 | 404 | 180 | 141 | 68740 | 2750 | 19.6 | 2480 | 268 | 3.71
550 | 550 | 200 | 19 | 30 | 11.9 | 444 | 213 | 167 | 99180 | 3610 | 21.6 | 3490 | 349 | 4.02
600 | 600 | 215 | 21.6 | 32.4 | 13 | 485 | 254 | 199 | 139000 | 4630 | 23.4 | 4670 | 434 | 4.3

## Perfiles HEA
CARACTERÍSTICAS DIMENSIONALES Y MECÁNICAS DE LA SERIE HEA
HEA | Dimensiones | [5 empty] | Sección | Peso | Propiedades de la Sección
[9 empty] | Referido al eje y-y |  |  | Referido al eje z-z
| h | b | tw | tf | r | d | A | G | Iy | Wy | iy | Iz | Wz | iz
| mm | mm | mm | mm | mm | mm | cm2 | Kg/m1 | cm4 | cm3 | cm1 | cm4 | cm3 | cm1
100 | 96 | 100 | 5 | 8 | 12 | 56 | 21.2 | 16.7 | 349 | 72.8 | 4.06 | 134 | 26.8 | 2.51
120 | 114 | 120 | 5 | 8 | 12 | 74 | 25.3 | 19.9 | 606 | 106 | 4.89 | 231 | 38.5 | 3.02
140 | 133 | 140 | 5.5 | 8.5 | 12 | 92 | 31.4 | 24.7 | 1030 | 155 | 5.73 | 389 | 55.6 | 3.52
160 | 152 | 160 | 6 | 9 | 15 | 104 | 38.8 | 30.4 | 1670 | 220 | 6.57 | 616 | 76.9 | 3.98
180 | 171 | 180 | 6 | 9.5 | 15 | 122 | 45.3 | 35.5 | 2510 | 294 | 7.45 | 925 | 103 | 4.52
200 | 190 | 200 | 6.5 | 10 | 18 | 134 | 53.8 | 42.3 | 3690 | 389 | 8.28 | 1340 | 134 | 4.98
220 | 210 | 220 | 7 | 11 | 18 | 152 | 64.3 | 50.5 | 5410 | 515 | 9.17 | 1950 | 178 | 5.51
240 | 230 | 240 | 7.5 | 12 | 21 | 164 | 76.8 | 60.3 | 7760 | 675 | 10.8 | 2770 | 231 | 6
260 | 250 | 260 | 7.5 | 12.5 | 24 | 177 | 86.8 | 68.2 | 10450 | 836 | 11 | 3670 | 282 | 6.5
280 | 270 | 280 | 8 | 13 | 24 | 196 | 97.3 | 76.4 | 13670 | 1010 | 11.9 | 4760 | 340 | 7
300 | 290 | 300 | 8.5 | 14 | 27 | 208 | 113 | 88.3 | 18260 | 1260 | 12.7 | 6310 | 421 | 7.47
320 | 310 | 300 | 9 | 15.5 | 27 | 225 | 124 | 97.6 | 22930 | 1480 | 13.6 | 6990 | 466 | 7.51
340 | 330 | 300 | 9.5 | 16.5 | 27 | 243 | 133 | 105 | 27690 | 1680 | 14.4 | 7740 | 496 | 7.46
360 | 350 | 300 | 10 | 17.5 | 27 | 261 | 143 | 112 | 33090 | 1890 | 15.2 | 7890 | 526 | 7.43
400 | 390 | 300 | 11 | 19 | 27 | 298 | 159 | 125 | 45070 | 2310 | 16.8 | 8560 | 571 | 7.34
450 | 440 | 300 | 11.5 | 21 | 27 | 344 | 178 | 140 | 63720 | 2900 | 18.9 | 9470 | 631 | 7.29
500 | 490 | 300 | 12 | 23 | 27 | 390 | 198 | 155 | 86970 | 3550 | 21 | 10370 | 691 | 7.24
550 | 540 | 300 | 12.5 | 24 | 27 | 438 | 211.8 | 166 | 111932 | 4150 | 23 | 10819 | 721 | 7,.15
600 | 590 | 300 | 13 | 25 | 27 | 486 | 226.6 | 178 | 141208 | 4790 | 25 | 11271 | 751 | 7.05
650 | 640 | 300 | 13.5 | 26 | 27 | 534 | 241.6 | 190 | 175178 | 5470 | 26.9 | 11724 | 782 | 6.97
700 | 690 | 300 | 14.5 | 27 | 27 | 582 | 260.5 | 204 | 215301 | 6240 | 28.8 | 12179 | 812 | 6.84
800 | 790 | 300 | 15 | 28 | 30 | 674 | 285.8 | 224 | 303442 | 7680 | 32.6 | 12639 | 843 | 6.65
900 | 890 | 300 | 16 | 30 | 30 | 770 | 320.5 | 252 | 422075 | 9480 | 36.3 | 13547 | 903 | 6.5
1000 | 990 | 300 | 16.5 | 31 | 30 | 868 | 346.8 | 272 | 553846 | 11190 | 40 | 14004 | 934 | 6.35

## Perfiles HEB
CARACTERÍSTICAS DIMENSIONALES Y MECÁNICAS DE LA SERIE HEB
HEB | Dimensiones | [5 empty] | Sección | Peso | Propiedades de la Sección
[9 empty] | Referido al eje y-y |  |  | Referido al eje z-z
| h | b | tw | tf | r | d | A | G | Iy | Wy | iy | Iz | Wz | iz
| mm | mm | mm | mm | mm | mm | cm2 | Kg/m1 | cm4 | cm3 | cm1 | cm4 | cm3 | cm1
100 | 100 | 100 | 6 | 10 | 12 | 56 | 26 | 20.4 | 450 | 89.9 | 4.16 | 167 | 33.5 | 2.53
120 | 120 | 120 | 6.5 | 11 | 12 | 74 | 34 | 26.7 | 864 | 144 | 5.04 | 318 | 52.9 | 3.06
140 | 140 | 140 | 7 | 12 | 12 | 92 | 43 | 33.7 | 1510 | 216 | 5.93 | 550 | 78.5 | 3.58
160 | 160 | 160 | 8 | 13 | 15 | 104 | 54.3 | 42.6 | 2490 | 311 | 6.78 | 889 | 111 | 4.05
180 | 180 | 180 | 8.5 | 14 | 15 | 122 | 65.3 | 51.2 | 3830 | 426 | 7.66 | 1360 | 151 | 4.57
200 | 200 | 200 | 9 | 15 | 18 | 134 | 78.1 | 61.3 | 5700 | 570 | 8.54 | 2000 | 200 | 5.07
220 | 220 | 220 | 9.5 | 16 | 18 | 152 | 91 | 71.5 | 8090 | 736 | 9.43 | 2840 | 258 | 5.59
240 | 240 | 240 | 10 | 17 | 21 | 164 | 106 | 83.2 | 11260 | 938 | 10.3 | 3920 | 327 | 6.08
260 | 260 | 260 | 10 | 17.5 | 24 | 177 | 118 | 93 | 14920 | 1150 | 11.2 | 5130 | 395 | 6.58
280 | 280 | 280 | 10.5 | 18 | 24 | 196 | 131 | 103 | 19270 | 1380 | 12.1 | 6590 | 471 | 7.09
300 | 300 | 300 | 11 | 19 | 27 | 208 | 149 | 117 | 25170 | 1680 | 13 | 8560 | 571 | 7.58
320 | 320 | 300 | 11.5 | 20.5 | 27 | 225 | 161 | 127 | 30820 | 1930 | 13.8 | 9240 | 616 | 7.57
340 | 340 | 300 | 12 | 21.5 | 27 | 243 | 171 | 134 | 36660 | 2160 | 14.6 | 9690 | 646 | 7.53
360 | 360 | 300 | 12.5 | 22.5 | 27 | 261 | 181 | 142 | 43190 | 2400 | 15.5 | 10140 | 676 | 7.49
400 | 400 | 300 | 13.5 | 24 | 27 | 298 | 198 | 155 | 57680 | 2880 | 17.1 | 10820 | 721 | 7.4
450 | 450 | 300 | 14 | 26 | 27 | 344 | 218 | 171 | 79890 | 3550 | 19.1 | 11720 | 781 | 7.33
500 | 500 | 300 | 14.5 | 28 | 27 | 390 | 239 | 187 | 107200 | 4290 | 21.2 | 12620 | 842 | 7.27
550 | 550 | 300 | 15 | 29 | 27 | 438 | 254.1 | 199 | 136691 | 4 970 | 23.2 | 13077 | 872 | 7.17
600 | 600 | 300 | 15.5 | 30 | 27 | 486 | 270 | 212 | 171041 | 5790 | 25.2 | 13350 | 902 | 7.08
650 | 650 | 300 | 16 | 31 | 27 | 534 | 286.3 | 225 | 210616 | 6480 | 27.1 | 13984 | 932 | 6.99
700 | 700 | 300 | 17 | 32 | 27 | 582 | 306.4 | 241 | 256888 | 7340 | 29 | 14441 | 963 | 6.87
800 | 800 | 300 | 17.5 | 33 | 30 | 674 | 334.2 | 262 | 359083 | 8980 | 32.8 | 14904 | 994 | 6.68
900 | 900 | 300 | 18.5 | 35 | 30 | 770 | 371.3 | 291 | 494065 | 10980 | 36.5 | 15816 | 1050 | 6.53
1000 | 1000 | 300 | 19 | 36 | 30 | 868 | 400 | 314 | 664748 | 12890 | 40.1 | 16276 | 1090 | 6.38

## Perfiles HEM
CARACTERÍSTICAS DIMENSIONALES Y MECÁNICAS DE LA SERIE HEM
HEM | Dimensiones | [5 empty] | Sección | Peso | Propiedades de la Sección
[9 empty] | Referido al eje y-y |  |  | Referido al eje z-z
| h | b | tw | tf | r | d | A | G | Iy | Wy | iy | Iz | Wz | iz
| mm | mm | mm | mm | mm | mm | cm2 | Kg/m1 | cm4 | cm3 | cm1 | cm4 | cm3 | cm1
100 | 120 | 106 | 12 | 20 | 12 | 56 | 53.2 | 41.8 | 1143 | 190 | 4.63 | 399 | 75 | 2.74
120 | 140 | 126 | 12.5 | 21 | 12 | 74 | 66.4 | 52.1 | 2018 | 288 | 5.51 | 703 | 112 | 3.25
140 | 160 | 146 | 13 | 22 | 12 | 92 | 80.6 | 63.2 | 3291 | 411 | 6.39 | 1144 | 157 | 3.77
160 | 180 | 166 | 14 | 23 | 15 | 104 | 97.1 | 76.2 | 5098 | 566 | 7.25 | 1759 | 212 | 4.26
180 | 200 | 186 | 14.5 | 24 | 15 | 122 | 113.3 | 88.9 | 7483 | 748 | 8.13 | 2580 | 277 | 4.77
200 | 220 | 206 | 15 | 25 | 18 | 134 | 131.1 | 103 | 10642 | 967 | 9 | 3651 | 354 | 5.27
220 | 240 | 226 | 15.5 | 26 | 18 | 152 | 149.4 | 117 | 14605 | 1220 | 9.89 | 5012 | 444 | 5.79
240 | 270 | 248 | 18 | 32 | 21 | 164 | 199.6 | 157 | 24289 | 1800 | 11 | 8153 | 657 | 6.39
260 | 290 | 268 | 18 | 32.5 | 24 | 177 | 219.6 | 172 | 31307 | 2160 | 11.9 | 10449 | 780 | 6.9
280 | 310 | 288 | 18.5 | 33 | 24 | 196 | 240.2 | 189 | 39547 | 2500 | 12.8 | 13163 | 914 | 7.4
300 | 340 | 310 | 21 | 39 | 27 | 208 | 303.1 | 238 | 59201 | 3480 | 14 | 19403 | 1250 | 8
320 | 359 | 309 | 21 | 40 | 27 | 225 | 312 | 245 | 68135 | 3800 | 14.8 | 19709 | 1280 | 7.95
340 | 377 | 309 | 21 | 40 | 27 | 243 | 315.8 | 248 | 76372 | 4050 | 15.6 | 19711 | 1280 | 7.9
360 | 395 | 308 | 21 | 40 | 27 | 261 | 318.8 | 250 | 84867 | 4300 | 16.3 | 19522 | 1270 | 7.83
400 | 432 | 307 | 21 | 40 | 27 | 298 | 325.8 | 256 | 104119 | 4820 | 17.9 | 19335 | 1260 | 7.7
450 | 478 | 307 | 21 | 40 | 27 | 344 | 335.4 | 263 | 131484 | 5500 | 19.8 | 19339 | 1260 | 7.59
500 | 524 | 306 | 21 | 40 | 27 | 390 | 344.3 | 270 | 161929 | 6180 | 21.7 | 19155 | 1250 | 7.46
550 | 572 | 306 | 21 | 40 | 27 | 438 | 354.4 | 278 | 197984 | 6920 | 23.6 | 19158 | 1250 | 7.35
600 | 620 | 305 | 21 | 40 | 27 | 486 | 363.7 | 285 | 237447 | 7660 | 25.6 | 18975 | 1240 | 7.22
650 | 668 | 305 | 21 | 40 | 27 | 534 | 373.7 | 293 | 281667 | 8430 | 27.5 | 18979 | 1240 | 7.13
700 | 716 | 304 | 21 | 40 | 27 | 582 | 383 | 301 | 329278 | 9200 | 29.3 | 18797 | 1240 | 7.01
800 | 814 | 303 | 21 | 40 | 30 | 674 | 404.3 | 317 | 442598 | 10870 | 33.1 | 18627 | 1230 | 6.79
900 | 910 | 302 | 21 | 40 | 30 | 770 | 423.6 | 333 | 570434 | 12540 | 36.7 | 18452 | 1220 | 6.6
1000 | 1008 | 302 | 21 | 40 | 30 | 868 | 442.2 | 349 | 722299 | 14330 | 40.3 | 18459 | 1220 | 6.45

## Perfiles UPN
CARACTERÍSTICAS DIMENSIONALES Y MECÁNICAS DE LA SERIE UPN
UPN | Dimensiones | [6 empty] | Sección | Peso | Propiedades de la Sección
[10 empty] | Referido al eje y-y |  |  | Referido al eje z-z
| h | b | tw | tf=r1 | r2 | d | l | A | G | Iy | Wy | iy | Iz | Wz | iz
| mm | mm | mm | mm | mm | mm | mm | cm2 | Kg/m1 | cm4 | cm3 | cm1 | cm4 | cm3 | cm1
80 | 80 | 45 | 6 | 8 | 4 | 46 | 1.45 | 11 | 8.64 | 106 | 26.5 | 3.1 | 19.4 | 6.36 | 1.33
100 | 100 | 50 | 6 | 8.5 | 4.5 | 64 | 1.55 | 13.5 | 10.6 | 206 | 41.2 | 3.91 | 29.3 | 8.49 | 1.47
120 | 120 | 55 | 7 | 9 | 4.5 | 82 | 1.6 | 17 | 13.4 | 364 | 60.7 | 4.62 | 43.2 | 11.1 | 1.59
140 | 140 | 60 | 7 | 10 | 5 | 98 | 1.75 | 20.4 | 16 | 605 | 86.4 | 5.45 | 62.7 | 14.8 | 1.75
160 | 160 | 65 | 7.5 | 10.5 | 5.5 | 115 | 1.84 | 24 | 18.8 | 925 | 116 | 6.21 | 85.3 | 18.3 | 1.89
180 | 180 | 70 | 8 | 11 | 5.5 | 133 | 1.92 | 27 | 22 | 1350 | 150 | 6.95 | 114 | 22.4 | 2.02
200 | 200 | 75 | 8.5 | 11.5 | 6 | 151 | 2.01 | 32.2 | 25.3 | 1910 | 191 | 7.7 | 148 | 27 | 2.14
220 | 220 | 80 | 9 | 12.5 | 6.5 | 167 | 2.14 | 37.4 | 29.4 | 2690 | 245 | 8.48 | 197 | 33.6 | 2.3
240 | 240 | 85 | 9.5 | 13 | 6.5 | 184 | 2.23 | 42.3 | 33.2 | 3600 | 300 | 9.22 | 248 | 39.6 | 2.42
260 | 260 | 90 | 10 | 14 | 7 | 200 | 2.36 | 48.3 | 37.9 | 4820 | 371 | 9.99 | 317 | 47.7 | 2.56
280 | 280 | 95 | 10 | 15 | 7.5 | 216 | 2.53 | 53.3 | 41.8 | 6280 | 448 | 10.9 | 399 | 57.2 | 2.74
300 | 300 | 100 | 10 | 16 | 8 | 232 | 2.7 | 58.8 | 46.2 | 8030 | 535 | 11.7 | 495 | 67.8 | 2.9

## Perfiles angulares
CARACTERÍSTICAS DIMENSIONALES Y MECÁNICAS DE LA SERIE ANGULAR DE LADOS IGUALES
L | Dimensiones |  |  |  | Sección | Peso | Propiedades de la Sección | [7 empty] | Posición del centro de gravedad
[7 empty] | Referido al eje y-y |  |  | Referido al eje v-v |  |  | Referido al eje w-w
| b | t | r1 | r2 | A | G | Iy=Iz | Wy=Wz | iy=iz | Iv | Wv | iv | Iw | iw | d | w | v1 | v2
| mm | mm | mm | mm | cm2 | Kg/m1 | cm4 | cm3 | cm1 | cm4 | cm3 | cm1 | cm4 | cm1 | cm1 | cm1 | cm1 | cm1
L 20x3* | 20 | 3 | 4 | 2 | 1.13 | 0.88 | 0.39 | 0.28 | 0.59 | 0.16 | 0.19 | 0.38 | 0.61 | 0.74 | 0.6 | 1.41 | 0.84 | 0.7
L 20x4 | 20 | 4 | 4 | 2 | 1.46 | 1.14 | 0.49 | 0.36 | 0.58 | 0.21 | 0.23 | 0.38 | 0.77 | 0.72 | 0.63 | 1.41 | 0.9 | 0.71
L 25x3* | 25 | 3 | 4 | 2 | 1.43 | 1.12 | 0.8 | 0.45 | 0.75 | 0.33 | 0.33 | 0.48 | 1.26 | 0.94 | 0.72 | 1.77 | 1.02 | 0.87
L 25x4 | 25 | 4 | 4 | 2 | 1.86 | 1.46 | 1.01 | 0.58 | 0.74 | 0.43 | 0.4 | 0.48 | 1.6 | 0.93 | 0.76 | 1.77 | 1.07 | 0.89
L 25x5 | 25 | 5 | 4 | 2 | 2.27 | 1.78 | 1.2 | 0.71 | 0.75 | 0.52 | 0.46 | 0.48 | 1.89 | 0.91 | 0.8 | 1.77 | 1.13 | 0.91
L 30x3* | 30 | 3 | 5 | 2.5 | 1.74 | 1.36 | 1.4 | 0.65 | 0.9 | 0.58 | 0.49 | 0.58 | 2.23 | 1.13 | 0.84 | 2.12 | 1.18 | 1.04
L 30x4* | 30 | 4 | 5 | 2.5 | 2.27 | 1.73 | 1.8 | 0.85 | 0.89 | 0.75 | 0.61 | 0.58 | 2.85 | 1.12 | 0.88 | 2.12 | 1.24 | 1.05
L 30x5 | 30 | 5 | 5 | 2.5 | 2.78 | 2.18 | 2.16 | 1.04 | 0.88 | 0.92 | 0.71 | 0.57 | 3.41 | 1.11 | 0.92 | 2.12 | 1.3 | 1.07
L 35x3* | 35 | 3 | 5 | 2.5 | 2.04 | 1.6 | 2.29 | 0.9 | 1.06 | 0.95 | 0.7 | 0.68 | 3.63 | 1.34 | 0.96 | 2.47 | 1.36 | 1.23
L 35x4* | 35 | 4 | 5 | 2.5 | 2.67 | 2.09 | 2.95 | 1.18 | 1.05 | 1.23 | 0.86 | 0.68 | 4.68 | 1.33 | 1 | 2.47 | 1.42 | 1.24
L 35x5 | 35 | 5 | 5 | 2.5 | 3.28 | 2.57 | 3.56 | 1.45 | 1.04 | 1.49 | 1.01 | 0.67 | 5.64 | 1.31 | 1.04 | 2.47 | 1.48 | 1.25
L 40x4* | 40 | 4 | 6 | 3 | 3.08 | 2.42 | 4.47 | 1.55 | 1.21 | 1.86 | 1.17 | 0.78 | 7.09 | 1.52 | 1.12 | 2.83 | 1.58 | 1.4
L 40x5* | 40 | 5 | 6 | 3 | 3.79 | 2.97 | 5.43 | 1.91 | 1.2 | 2.26 | 1.37 | 0.77 | 8.6 | 1.51 | 1.16 | 2.83 | 1.64 | 1.42
L 40x6 | 40 | 6 | 6 | 3 | 4.48 | 3.52 | 6.31 | 2.26 | 1.19 | 2.65 | 1.56 | 0.77 | 9.98 | 1.49 | 1.2 | 2.83 | 1.7 | 1.43
L 45x4* | 45 | 4 | 7 | 3.5 | 3.49 | 2.74 | 6.43 | 1.97 | 1.36 | 2.67 | 1.55 | 0.88 | 10.2 | 1.71 | 1.23 | 3.18 | 1.75 | 1.57
L 45x5* | 45 | 5 | 7 | 3.5 | 4.3 | 3.38 | 7.84 | 2.43 | 1.35 | 3.26 | 1.8 | 0.87 | 12.4 | 1.7 | 1.28 | 3.18 | 1.81 | 1.58
L 45x6* | 45 | 6 | 7 | 3.5 | 5.09 | 4 | 9.16 | 2.88 | 1.34 | 3.82 | 2.05 | 0.87 | 14.5 | 1.69 | 1.32 | 3.18 | 1.87 | 1.59
L 50x4* | 50 | 4 | 7 | 3.5 | 3.89 | 3.06 | 8.97 | 2.46 | 1.52 | 3.72 | 1.94 | 0.98 | 14.2 | 1.91 | 1.36 | 3.54 | 1.92 | 1.75
L 50x5* | 50 | 5 | 7 | 3.5 | 4.8 | 3.77 | 11 | 3.05 | 1.52 | 4.54 | 2.29 | 0.97 | 17.4 | 1.9 | 1.4 | 3.54 | 1.99 | 1.76
L 50x6* | 50 | 6 | 7 | 3.5 | 5.69 | 4.47 | 12.8 | 3.61 | 1.5 | 5.33 | 2.61 | 0.97 | 20.3 | 1.89 | 1.45 | 3.54 | 2.04 | 1.77
L 50x7 | 50 | 7 | 7 | 3.5 | 6.56 | 5.15 | 14.6 | 4.16 | 1.49 | 6.11 | 2.91 | 0.96 | 23.1 | 1.88 | 1.49 | 3.54 | 2.1 | 1.78
L 50x8 | 50 | 8 | 7 | 3.5 | 7.41 | 5.82 | 16.3 | 4.68 | 1.48 | 6.87 | 3.19 | 0.96 | 25.7 | 1.86 | 1.52 | 3.54 | 2.16 | 1.8
L 60x5* | 60 | 5 | 8 | 4 | 5.82 | 4.57 | 19.4 | 4.45 | 1.82 | 8.02 | 3.45 | 1, 17 | 30.7 | 2.3 | 1.64 | 4.24 | 2.32 | 2.11
L 60x6* | 60 | 6 | 8 | 4 | 6.91 | 5.42 | 22.8 | 5.29 | 1.82 | 9.43 | 3.95 | 1.17 | 36.2 | 2.29 | 1.69 | 4.24 | 2.39 | 2.11
L 60x8* | 60 | 8 | 8 | 4 | 9.03 | 7.09 | 29.2 | 6.89 | 1.8 | 12.2 | 4.86 | 1.16 | 46.2 | 2.26 | 1.77 | 4.24 | 2.5 | 2.14
L 60x10 | 60 | 10 | 8 | 4 | 11.1 | 8.69 | 34.9 | 8.41 | 1.78 | 14.8 | 5.67 | 1.16 | 55.1 | 2.23 | 1.85 | 4.24 | 2.61 | 2.17
L 70x6* | 70 | 6 | 9 | 4.5 | 8.13 | 6.38 | 36.9 | 7.27 | 2.13 | 15.3 | 5.59 | 1, 37 | 58.5 | 2.68 | 1.93 | 4.95 | 2.73 | 2.46
L 70x7* | 70 | 7 | 9 | 4.5 | 9.4 | 7.38 | 42.3 | 8.41 | 2.12 | 17.5 | 6.27 | 1.36 | 67, 1 | 2.67 | 1.97 | 4.95 | 2.79 | 2.47
L 70x8* | 70 | 8 | 9 | 4.5 | 10.6 | 8.36 | 47.5 | 9.52 | 2.11 | 19.7 | 6.91 | 1.36 | 75.3 | 2.66 | 2.01 | 4.95 | 2.85 | 2.47
L 70x10 | 70 | 10 | 9 | 4.5 | 13.1 | 10.3 | 57.2 | 11.7 | 2.09 | 23.9 | 8.1 | 1.35 | 90.5 | 2.63 | 2.09 | 4.95 | 2.96 | 2.5
L 80x8* | 80 | 8 | 10 | 5 | 12.3 | 9.63 | 72.2 | 12.6 | 2.43 | 29.9 | 9.36 | 1.56 | 115 | 3.06 | 2.26 | 5.66 | 3.19 | 2.82
L 80x10* | 80 | 10 | 10 | 5 | 15.1 | 11.9 | 87.5 | 13.4 | 2.41 | 36.3 | 11 | 1.55 | 139 | 3.03 | 2.34 | 5.66 | 3.3 | 2.85
L 80x12 | 80 | 12 | 10 | 5 | 17.9 | 14 | 102 | 18.2 | 2.39 | 42.7 | 12.5 | 1.55 | 161 | 3 | 2.41 | 5.66 | 3.41 | 2.89
L 90x8* | 90 | 8 | 11 | 5.5 | 13.9 | 10.9 | 104 | 16.1 | 2.74 | 43.1 | 12.2 | 1.76 | 166 | 3.45 | 2.5 | 6.36 | 3.53 | 3.17
L 90x10* | 90 | 10 | 11 | 5.5 | 17.1 | 13.4 | 127 | 19.8 | 2.72 | 52.5 | 14.4 | 1.75 | 201 | 3.43 | 2.58 | 6.36 | 3.65 | 3.19
L 90x12 | 90 | 12 | 11 | 5.5 | 20.3 | 15.9 | 148 | 23.3 | 2.7 | 61.7 | 16.4 | 1.74 | 234 | 3.4 | 2.66 | 6.36 | 3.76 | 3.22
L 100x8* | 100 | 8 | 12 | 6 | 15.5 | 12.2 | 145 | 19.9 | 3.06 | 59.8 | 15.5 | 1.96 | 230 | 3.85 | 2.74 | 7.07 | 3.87 | 3.52
L 100x10* | 100 | 10 | 12 | 6 | 19.2 | 15 | 177 | 24.6 | 3.04 | 72.9 | 18.3 | 1.95 | 280 | 3.83 | 2.82 | 7.07 | 3.99 | 3.54
L 100x12 | 100 | 12 | 12 | 6 | 22.7 | 17.8 | 207 | 29.1 | 3.02 | 85.7 | 20.9 | 1.94 | 323 | 3.88 | 2.9 | 7.07 | 4.11 | 3.57
L 100x15 | 100 | 15 | 12 | 6 | 27.9 | 21.9 | 249 | 25.6 | 2.89 | 104 | 24.4 | 1.93 | 393 | 3.75 | 3.02 | 7.07 | 4.27 | 3.61
L 120x10* | 120 | 10 | 13 | 6.5 | 23.2 | 18.2 | 313 | 36 | 3.67 | 129 | 27.5 | 2.36 | 497 | 4.63 | 3.31 | 8.49 | 4.69 | 4.23
L 120x12* | 120 | 12 | 13 | 6.5 | 27.5 | 21.6 | 368 | 42.7 | 3.65 | 152 | 31.5 | 2.35 | 584 | 4.6 | 3.4 | 8.49 | 4.8 | 4.28
L 120x15 | 120 | 15 | 13 | 6.5 | 33.9 | 26.6 | 445 | 52.4 | 3.62 | 185 | 37.1 | 2.33 | 705 | 4.56 | 3.51 | 8.49 | 4.97 | 4.31
L 150x12* | 150 | 12 | 16 | 8 | 34.8 | 27.3 | 737 | 67.7 | 4.6 | 303 | 52 | 2.95 | 1170 | 5.8 | 4.12 | 10.6 | 5.83 | 5.29
L 150x15* | 150 | 15 | 16 | 8 | 43 | 33.8 | 898 | 83.5 | 4.57 | 370 | 61.6 | 2.93 | 1430 | 5.76 | 4.25 | 10.6 | 6.01 | 5.33
L 150x18 | 150 | 18 | 16 | 8 | 51 | 40.1 | 1050 | 98.7 | 4.54 | 435 | 70.4 | 2.92 | 1670 | 5.71 | 4.37 | 10.6 | 6.17 | 5.38
L 180x15* | 180 | 15 | 18 | 9 | 52.1 | 40.9 | 1590 | 122 | 5.52 | 653 | 92.6 | 3.54 | 2520 | 6.96 | 4.98 | 12.7 | 7.05 | 6.36
L 180x18 | 180 | 18 | 18 | 9 | 61.9 | 48.6 | 1870 | 145 | 5.49 | 768 | 106 | 3.52 | 2960 | 6.92 | 5.1 | 12.7 | 7.22 | 6.41
L 180x20 | 180 | 20 | 18 | 9 | 68.3 | 53.7 | 2040 | 159 | 5.47 | 843 | 115 | 3.51 | 3240 | 6.89 | 5.18 | 12.7 | 7.33 | 6.44
L 200x16* | 200 | 16 | 18 | 9 | 61.8 | 48.5 | 2540 | 162 | 6.16 | 960 | 123 | 3.94 | 3720 | 7.76 | 5.52 | 14.1 | 7.81 | 7.09
L 200x18* | 200 | 18 | 18 | 9 | 69.1 | 54.2 | 2600 | 181 | 6.13 | 1070 | 135 | 3.93 | 4130 | 7.73 | 5.6 | 14.1 | 7.93 | 7.12
L 200x20 | 200 | 20 | 18 | 9 | 76.3 | 59.9 | 2850 | 199 | 6.11 | 1170 | 146 | 3.92 | 4530 | 7.7 | 5.68 | 14.1 | 8.04 | 7.15
L 200x24 | 200 | 24 | 18 | 9 | 90.6 | 71.1 | 3330 | 235 | 6.06 | 1380 | 167 | 3.9 | 5280 | 7.64 | 5.84 | 14.1 | 8.26 | 7.21
* Perfiles recomendados para utilizar preferentemente.

## Perfiles angulares lados desig.
CARACTERÍSTICAS DIMENSIONALES Y MECÁNICAS DE LA SERIE ANGULAR DE LADOS DESIGUALES
L | Dimensiones |  |  |  | Sección | Peso | Propiedades de la Sección | [7 empty] | Posición del centro de gravedad
[7 empty] | Referido al eje y-y |  |  | Referido al eje v-v |  |  | Referido al eje w-w
| b | t | r1 | r2 | A | G | Iy=Iz | Wy=Wz | iy=iz | Iv | Wv | iv | Iw | iw | d | w | v1 | v2
| mm | mm | mm | mm | cm2 | Kg/m1 | cm4 | cm3 | cm1 | cm4 | cm3 | cm1 | cm4 | cm1 | cm1 | cm1 | cm1 | cm1
L 20x3* | 20 | 3 | 4 | 2 | 1.13 | 0.88 | 0.39 | 0.28 | 0.59 | 0.16 | 0.19 | 0.38 | 0.61 | 0.74 | 0.6 | 1.41 | 0.84 | 0.7
L 20x4 | 20 | 4 | 4 | 2 | 1.46 | 1.14 | 0.49 | 0.36 | 0.58 | 0.21 | 0.23 | 0.38 | 0.77 | 0.72 | 0.63 | 1.41 | 0.9 | 0.71
L 25x3* | 25 | 3 | 4 | 2 | 1.43 | 1.12 | 0.8 | 0.45 | 0.75 | 0.33 | 0.33 | 0.48 | 1.26 | 0.94 | 0.72 | 1.77 | 1.02 | 0.87
L 25x4 | 25 | 4 | 4 | 2 | 1.86 | 1.46 | 1.01 | 0.58 | 0.74 | 0.43 | 0.4 | 0.48 | 1.6 | 0.93 | 0.76 | 1.77 | 1.07 | 0.89
L 25x5 | 25 | 5 | 4 | 2 | 2.27 | 1.78 | 1.2 | 0.71 | 0.75 | 0.52 | 0.46 | 0.48 | 1.89 | 0.91 | 0.8 | 1.77 | 1.13 | 0.91
L 30x3* | 30 | 3 | 5 | 2.5 | 1.74 | 1.36 | 1.4 | 0.65 | 0.9 | 0.58 | 0.49 | 0.58 | 2.23 | 1.13 | 0.84 | 2.12 | 1.18 | 1.04
L 30x4* | 30 | 4 | 5 | 2.5 | 2.27 | 1.73 | 1.8 | 0.85 | 0.89 | 0.75 | 0.61 | 0.58 | 2.85 | 1.12 | 0.88 | 2.12 | 1.24 | 1.05
L 30x5 | 30 | 5 | 5 | 2.5 | 2.78 | 2.18 | 2.16 | 1.04 | 0.88 | 0.92 | 0.71 | 0.57 | 3.41 | 1.11 | 0.92 | 2.12 | 1.3 | 1.07
L 35x3* | 35 | 3 | 5 | 2.5 | 2.04 | 1.6 | 2.29 | 0.9 | 1.06 | 0.95 | 0.7 | 0.68 | 3.63 | 1.34 | 0.96 | 2.47 | 1.36 | 1.23
L 35x4* | 35 | 4 | 5 | 2.5 | 2.67 | 2.09 | 2.95 | 1.18 | 1.05 | 1.23 | 0.86 | 0.68 | 4.68 | 1.33 | 1 | 2.47 | 1.42 | 1.24
L 35x5 | 35 | 5 | 5 | 2.5 | 3.28 | 2.57 | 3.56 | 1.45 | 1.04 | 1.49 | 1.01 | 0.67 | 5.64 | 1.31 | 1.04 | 2.47 | 1.48 | 1.25
L 40x4* | 40 | 4 | 6 | 3 | 3.08 | 2.42 | 4.47 | 1.55 | 1.21 | 1.86 | 1.17 | 0.78 | 7.09 | 1.52 | 1.12 | 2.83 | 1.58 | 1.4
L 40x5* | 40 | 5 | 6 | 3 | 3.79 | 2.97 | 5.43 | 1.91 | 1.2 | 2.26 | 1.37 | 0.77 | 8.6 | 1.51 | 1.16 | 2.83 | 1.64 | 1.42
L 40x6 | 40 | 6 | 6 | 3 | 4.48 | 3.52 | 6.31 | 2.26 | 1.19 | 2.65 | 1.56 | 0.77 | 9.98 | 1.49 | 1.2 | 2.83 | 1.7 | 1.43
L 45x4* | 45 | 4 | 7 | 3.5 | 3.49 | 2.74 | 6.43 | 1.97 | 1.36 | 2.67 | 1.55 | 0.88 | 10.2 | 1.71 | 1.23 | 3.18 | 1.75 | 1.57
L 45x5* | 45 | 5 | 7 | 3.5 | 4.3 | 3.38 | 7.84 | 2.43 | 1.35 | 3.26 | 1.8 | 0.87 | 12.4 | 1.7 | 1.28 | 3.18 | 1.81 | 1.58
L 45x6* | 45 | 6 | 7 | 3.5 | 5.09 | 4 | 9.16 | 2.88 | 1.34 | 3.82 | 2.05 | 0.87 | 14.5 | 1.69 | 1.32 | 3.18 | 1.87 | 1.59
L 50x4* | 50 | 4 | 7 | 3.5 | 3.89 | 3.06 | 8.97 | 2.46 | 1.52 | 3.72 | 1.94 | 0.98 | 14.2 | 1.91 | 1.36 | 3.54 | 1.92 | 1.75
L 50x5* | 50 | 5 | 7 | 3.5 | 4.8 | 3.77 | 11 | 3.05 | 1.52 | 4.54 | 2.29 | 0.97 | 17.4 | 1.9 | 1.4 | 3.54 | 1.99 | 1.76
L 50x6* | 50 | 6 | 7 | 3.5 | 5.69 | 4.47 | 12.8 | 3.61 | 1.5 | 5.33 | 2.61 | 0.97 | 20.3 | 1.89 | 1.45 | 3.54 | 2.04 | 1.77
L 50x7 | 50 | 7 | 7 | 3.5 | 6.56 | 5.15 | 14.6 | 4.16 | 1.49 | 6.11 | 2.91 | 0.96 | 23.1 | 1.88 | 1.49 | 3.54 | 2.1 | 1.78
L 50x8 | 50 | 8 | 7 | 3.5 | 7.41 | 5.82 | 16.3 | 4.68 | 1.48 | 6.87 | 3.19 | 0.96 | 25.7 | 1.86 | 1.52 | 3.54 | 2.16 | 1.8
L 60x5* | 60 | 5 | 8 | 4 | 5.82 | 4.57 | 19.4 | 4.45 | 1.82 | 8.02 | 3.45 | 1, 17 | 30.7 | 2.3 | 1.64 | 4.24 | 2.32 | 2.11
L 60x6* | 60 | 6 | 8 | 4 | 6.91 | 5.42 | 22.8 | 5.29 | 1.82 | 9.43 | 3.95 | 1.17 | 36.2 | 2.29 | 1.69 | 4.24 | 2.39 | 2.11
L 60x8* | 60 | 8 | 8 | 4 | 9.03 | 7.09 | 29.2 | 6.89 | 1.8 | 12.2 | 4.86 | 1.16 | 46.2 | 2.26 | 1.77 | 4.24 | 2.5 | 2.14
L 60x10 | 60 | 10 | 8 | 4 | 11.1 | 8.69 | 34.9 | 8.41 | 1.78 | 14.8 | 5.67 | 1.16 | 55.1 | 2.23 | 1.85 | 4.24 | 2.61 | 2.17
L 70x6* | 70 | 6 | 9 | 4.5 | 8.13 | 6.38 | 36.9 | 7.27 | 2.13 | 15.3 | 5.59 | 1, 37 | 58.5 | 2.68 | 1.93 | 4.95 | 2.73 | 2.46
L 70x7* | 70 | 7 | 9 | 4.5 | 9.4 | 7.38 | 42.3 | 8.41 | 2.12 | 17.5 | 6.27 | 1.36 | 67, 1 | 2.67 | 1.97 | 4.95 | 2.79 | 2.47
L 70x8* | 70 | 8 | 9 | 4.5 | 10.6 | 8.36 | 47.5 | 9.52 | 2.11 | 19.7 | 6.91 | 1.36 | 75.3 | 2.66 | 2.01 | 4.95 | 2.85 | 2.47
L 70x10 | 70 | 10 | 9 | 4.5 | 13.1 | 10.3 | 57.2 | 11.7 | 2.09 | 23.9 | 8.1 | 1.35 | 90.5 | 2.63 | 2.09 | 4.95 | 2.96 | 2.5
L 80x8* | 80 | 8 | 10 | 5 | 12.3 | 9.63 | 72.2 | 12.6 | 2.43 | 29.9 | 9.36 | 1.56 | 115 | 3.06 | 2.26 | 5.66 | 3.19 | 2.82
L 80x10* | 80 | 10 | 10 | 5 | 15.1 | 11.9 | 87.5 | 13.4 | 2.41 | 36.3 | 11 | 1.55 | 139 | 3.03 | 2.34 | 5.66 | 3.3 | 2.85
L 80x12 | 80 | 12 | 10 | 5 | 17.9 | 14 | 102 | 18.2 | 2.39 | 42.7 | 12.5 | 1.55 | 161 | 3 | 2.41 | 5.66 | 3.41 | 2.89
L 90x8* | 90 | 8 | 11 | 5.5 | 13.9 | 10.9 | 104 | 16.1 | 2.74 | 43.1 | 12.2 | 1.76 | 166 | 3.45 | 2.5 | 6.36 | 3.53 | 3.17
L 90x10* | 90 | 10 | 11 | 5.5 | 17.1 | 13.4 | 127 | 19.8 | 2.72 | 52.5 | 14.4 | 1.75 | 201 | 3.43 | 2.58 | 6.36 | 3.65 | 3.19
L 90x12 | 90 | 12 | 11 | 5.5 | 20.3 | 15.9 | 148 | 23.3 | 2.7 | 61.7 | 16.4 | 1.74 | 234 | 3.4 | 2.66 | 6.36 | 3.76 | 3.22
L 100x8* | 100 | 8 | 12 | 6 | 15.5 | 12.2 | 145 | 19.9 | 3.06 | 59.8 | 15.5 | 1.96 | 230 | 3.85 | 2.74 | 7.07 | 3.87 | 3.52
L 100x10* | 100 | 10 | 12 | 6 | 19.2 | 15 | 177 | 24.6 | 3.04 | 72.9 | 18.3 | 1.95 | 280 | 3.83 | 2.82 | 7.07 | 3.99 | 3.54
L 100x12 | 100 | 12 | 12 | 6 | 22.7 | 17.8 | 207 | 29.1 | 3.02 | 85.7 | 20.9 | 1.94 | 323 | 3.88 | 2.9 | 7.07 | 4.11 | 3.57
L 100x15 | 100 | 15 | 12 | 6 | 27.9 | 21.9 | 249 | 25.6 | 2.89 | 104 | 24.4 | 1.93 | 393 | 3.75 | 3.02 | 7.07 | 4.27 | 3.61
L 120x10* | 120 | 10 | 13 | 6.5 | 23.2 | 18.2 | 313 | 36 | 3.67 | 129 | 27.5 | 2.36 | 497 | 4.63 | 3.31 | 8.49 | 4.69 | 4.23
L 120x12* | 120 | 12 | 13 | 6.5 | 27.5 | 21.6 | 368 | 42.7 | 3.65 | 152 | 31.5 | 2.35 | 584 | 4.6 | 3.4 | 8.49 | 4.8 | 4.28
L 120x15 | 120 | 15 | 13 | 6.5 | 33.9 | 26.6 | 445 | 52.4 | 3.62 | 185 | 37.1 | 2.33 | 705 | 4.56 | 3.51 | 8.49 | 4.97 | 4.31
L 150x12* | 150 | 12 | 16 | 8 | 34.8 | 27.3 | 737 | 67.7 | 4.6 | 303 | 52 | 2.95 | 1170 | 5.8 | 4.12 | 10.6 | 5.83 | 5.29
L 150x15* | 150 | 15 | 16 | 8 | 43 | 33.8 | 898 | 83.5 | 4.57 | 370 | 61.6 | 2.93 | 1430 | 5.76 | 4.25 | 10.6 | 6.01 | 5.33
L 150x18 | 150 | 18 | 16 | 8 | 51 | 40.1 | 1050 | 98.7 | 4.54 | 435 | 70.4 | 2.92 | 1670 | 5.71 | 4.37 | 10.6 | 6.17 | 5.38
L 180x15* | 180 | 15 | 18 | 9 | 52.1 | 40.9 | 1590 | 122 | 5.52 | 653 | 92.6 | 3.54 | 2520 | 6.96 | 4.98 | 12.7 | 7.05 | 6.36
L 180x18 | 180 | 18 | 18 | 9 | 61.9 | 48.6 | 1870 | 145 | 5.49 | 768 | 106 | 3.52 | 2960 | 6.92 | 5.1 | 12.7 | 7.22 | 6.41
L 180x20 | 180 | 20 | 18 | 9 | 68.3 | 53.7 | 2040 | 159 | 5.47 | 843 | 115 | 3.51 | 3240 | 6.89 | 5.18 | 12.7 | 7.33 | 6.44
L 200x16* | 200 | 16 | 18 | 9 | 61.8 | 48.5 | 2540 | 162 | 6.16 | 960 | 123 | 3.94 | 3720 | 7.76 | 5.52 | 14.1 | 7.81 | 7.09
L 200x18* | 200 | 18 | 18 | 9 | 69.1 | 54.2 | 2600 | 181 | 6.13 | 1070 | 135 | 3.93 | 4130 | 7.73 | 5.6 | 14.1 | 7.93 | 7.12
L 200x20 | 200 | 20 | 18 | 9 | 76.3 | 59.9 | 2850 | 199 | 6.11 | 1170 | 146 | 3.92 | 4530 | 7.7 | 5.68 | 14.1 | 8.04 | 7.15
L 200x24 | 200 | 24 | 18 | 9 | 90.6 | 71.1 | 3330 | 235 | 6.06 | 1380 | 167 | 3.9 | 5280 | 7.64 | 5.84 | 14.1 | 8.26 | 7.21
* Perfiles recomendados para utilizar preferentemente.

## Barras corrugadas
BARRAS CORRUGADAS PARA ARMADURA
| Diámetro | Sección | Peso
| F | A | G
| mm | cm2 | Kg/m
| 6 | 0.2827433 | 0.2219535
| 8 | 0.5026548 | 0.394584
| 10 | 0.7853982 | 0.6165376
| 12 | 1.130973 | 0.8878141
| 14 | 1.53938 | 1.208414
| 16 | 2.010619 | 1.578336
| 20 | 3.141593 | 2.46615
| 25 | 4.908739 | 3.85336
| 32 | 8.042477 | 6.313345
| 40 | 12.56637 | 9.864601
| 50 | 19.63495 | 15.41344
CARACTERÍSTICAS MECÁNICAS MÍNIMAS
Designación | Límite Elástico | Carga de rotura | Alargamiento de rotura en % sobre base de 5F | Relación fs/fy en ensayo
| fy | fs
| N/mm2 | N/mm2
400 | ³ 400 | ³ 440 | ³ 14% | ³ 1,05
400 | ³ 400 | ³ 480 | ³ 20% | ³ 1,20
| £ 480 | £ 648 | - | £ 1,35
500 | ³ 500 | ³ 550 | ³ 12% | ³ 1,05
500 | ³ 500 | ³ 575 | ³ 16% | ³ 1,15
| £ 625 | £ 840 | - | £ 1,35